## Feuil4
id | nom | description | version_ft | date_maj | composition_Fil aramide_% | composition_Fil meta-aramide_% | composition_Fil aramide/carbone_% | composition_Fil aramide/fibranne_% | composition_Fil PTFE_% | composition_Fil PTFE graphite lubrifié_% | composition_Fil carbone_% | composition_Fil verre polyacrilique_% | composition_Fil composite_% | composition_Fil polyacrilique_% | composition_Fil polyacrylonitrile oxydé_% | composition_Fil ramie_% | composition_Fil graphite, carbone/inconel_% | composition_Fil graphite/inconel_% | composition_PTFE impregné_% | composition_graphite impregné_% | composition_graphite/PTFE/inhibiteur impregné_% | composition_PTFE totale_% | composition_Lubrifiants paraffiniques_% | composition_Lubrifiant silicone_% | composition_Lubrifiant solide_% | composition_Huiles minérales blanches_% | composition_Lubrifiant inerte_% | composition_Graphite_% | composition_Graphite expansé_% | composition_Inhibiteur de corrosion_% | composition_Chlore extractible_ppm | composition_Chlore total_ppm | composition_Soufre total_ppm | caract_Densité de la tresse_g/cm3 | caract_Densité des bagues_g/cm3 | caract_Conductibilité thermique_W/m.K | caract_Coefficient de frottement_adim | caract_Dilatation thermique_m/m.K | caract_Coefficient de transmission radiale_adim | param_Tenue en température_°C | param_Tenue en température (liquide)_°C | param_Tenue en température (vapeur)_°C | param_Tenue en température (milieu oxidant)_°C | param_Tenue en température (milieu non-oxidant)_°C | param_Tenue en pression_bar | param_Tenue en pression (vapeur)_adim | param_Tenue en pression (eau)_adim | param_Tenue en vitesse_m/s | param_Tenue chimique (pH)_adim | param_PV facteur_adim | param_PT facteur_adim | application_1 | application_2 | application_3 | application_4 | homologation_1 | homologation_2 | homologation_3 | homologation_4 | pmuc_ref | bam_ref | bam_application | bam_tmax_pressionox_1 | bam_tmax_pressionox_2 | obs_1 | obs_2 | obs_3 | obs_4 | obs_5
3207G | LATTY®core 3207 G | Tresse réalisée à partir de fils de polytétrafluoréthylène, imprégnés de graphite à coeur et de lubrifiants inertes à base silicone. L’ajout de graphite expansé au coeur de la tresse confère une souplesse ainsi qu’une reprise élastique remarquable. | A.Q. FTP 349 rév. 3 | 2021-06-01 | [17 empty] | 58 - 62 |  | 08 - 12 |  |  |  | 18 - 22 | 06 - 08 |  | <100 |  | <200 | 1.5 - 1.7 | 1.6 - 1.8 | 0.4 - 0.8 | 0.05 |  | 0.6 | -200 à +250 |  |  |  |  | 80 |  |  | 20 | 0 - 14 |  |  | rotatif | [12 empty] | Frottement à sec (robinetterie). | Valeur moyenne de l’effort au décollement de la tige < 2 daN/cm² de surface frottante et par 100 daN/cm² de pression de serrage (influence importante du lubrifiant). | Pour éviter les risques de fluage dans certaines applications (pression élevée, jeux importants, risque d’abrasion) prévoir un montage avec des tresses anti-extrusion (LATTYflon 3206 S, LATTYflon 4757, etc ...).
4758G | LATTY®core 4758 G | Tresse réalisée à partir de fils et de filés de fibres aramide, de fils en soie de PTFE, imprégnés à coeur avant et pendant le tressage de polytétrafluoréthylène (PTFE) et de lubrifiants inertes. Les fils continus en aramide, placés dans les angles, renforcent la tenue mécanique. L’ajout de graphite expansé au coeur de la tresse confère une souplesse ainsi qu’une reprise élastique remarquable. | A.Q. FTP 350 rév. 2 | 2021-06-01 | 29 - 33 |  |  |  | 29 - 33 | [9 empty] | 23 - 27 |  |  |  | 04 - 08 | [7 empty] | <100 | <500 | ~1500 | 1.3 - 1.5 | 1.6 - 1.8 | 0.5 | 0.05 - 0.1 | 0.00006 | 0.6 - 0.7 | -200 à +300 |  |  |  |  | 1000 |  |  | 10 | 2 - 14 |  |  | rotatif | alternatif | statique | [10 empty] | Bonne tenue sur fluides abrasifs. | Bonne tenue de bagues, coupe aisée avec matériel adapté.
4788G | LATTY®core 4788 G | Tresse réalisée à partir de fils et de filés de fibres aramide, imprégnés à coeur avant et pendant le tressage de polytétrafluoréthylène (PTFE) et de lubrifiants inertes. L’ajout de graphite expansé au coeur de la tresse confère une souplesse ainsi qu’une reprise élastique remarquable. | A.Q. FTP 351 rév. 2 | 2021-06-01 | 43 - 47 | [13 empty] | 23 - 27 |  |  |  | 16 - 20 | [5 empty] | 06 - 08 |  | <100 | <200 | ~3000 | 1.3 - 1.5 |  | 0.6 | 0.05 - 0.1 | 0.00006 |  | -200 à +300 |  |  |  |  | 200 |  |  | 25 | 2 - 13 |  |  | rotatif | [12 empty] | Bonne tenue sur fluides abrasifs. Bonne tenue sur eau surchauffée (revêtement de chemise souhaitable pour bonne longévité du presse-étoupe). | Bonne tenue des bagues, coupe aisée avec matériel adapté. | Pour les tresses de fortes sections, l’utilisation d’une lame de scie à métaux aiguisée, montée sur la scie facilite la coupe.
5790G | LATTY®core 5790 G | Tresse dense réalisée à partir de fils méta-aramide blancs, texturisés, imprégnés de dispersion de PTFE. L’ajout de graphite expansé au coeur de la tresse confère une souplesse ainsi qu’une reprise élastique remarquable. | A.Q. FTP 352 rév. 1 | 2021-06-01 | 35 - 39 | [13 empty] | 55 - 59 | [9 empty] | 06 - 08 |  |  |  |  | 1.1 - 1.4 |  | 0.13 | 0.05 - 0.1 |  |  | -200 à +260 |  |  |  |  | 100 |  |  | 5 | 2 - 13 |  |  | rotatif | alternatif | [11 empty] | Bonne tenue à la plupart des solvants organiques, aux acides et aux bases. | Résistante à l’hydrolyse, à l’abrasion. | Pour une bonne longévité du couple tresse/chemise, nous conseillons un traitement de surface de la chemise.
7189G | LATTY®core 7189 G | Tresse réalisée à partir de fils mixtes verre-fibres organiques thermodurcissables, imprégnés de PTFE fil à fil, de fils mixtes verre-polyacrylique, imprégnés de PTFE fil à fil et de graphite expansé au coeur de la tresse. L’ensemble est imprégné pendant le tressage d’un mélange à base de PTFE, de lubrifiants spécifiques et enfin traité par une huile minérale blanche. Les fils mixtes verre-fibres organiques sont placés dans les angles et renforcent la tenue mécanique, chimique et thermique de la tresse. L’ajout de graphite expansé au coeur de la tresse confère une souplesse ainsi qu’une reprise élastique remarquable. | A.Q. FTP 354 rév. 3 | 2021-06-01 | [7 empty] | 12 - 16 | 10 - 14 | [5 empty] | 34 - 38 |  |  |  | 16 - 20 |  | 12-16 |  |  |  | 06 -10 |  |  |  |  | 1.35 |  |  |  |  | 0.6 - 0.7 | -200 à +260 |  |  |  |  | 200 |  |  | 20 | 1 - 13 |  |  | rotatif | [12 empty] | Dureté chemise conseillée : la longévité d’un presse-étoupe est souvent liée à la dureté chemise (plus la dureté est élevée, meilleur est le comportement du presse-étoupe) | Bonne tenue sur fluides chargés. | Très bonne élasticité. | Bonne tenue, coupe aisée avec matériel adapté.
1779 | LATTY®flon 1779 | Tresse réalisée à partir de fils de ramie imprégnés avant et pendant le tressage de polytétrafluoréthylène (PTFE) et de lubrifiants inertes. | A.Q. FTP 049 rév. 1 | 2021-06-01 | [11 empty] | 55 |  |  | 27 |  |  |  | 18 | [10 empty] | 1.2 | 1.3 - 1.5 | 0.2 | 0.1 |  | 0.5 | 120 |  |  |  |  | 400 |  |  | 15 | 4 - 11 |  |  | rotatif | alternatif | [11 empty] | Bonne tenue sur fluides abrasifs | Bonne tenue des bagues, coupe aisée
2710 | LATTY®flon 2710 | Tresse réalisée à partir de fil polyacrylique, imprégné fil à fil et pendant le tressage d'un mélange de polytétrafluoréthylène. | A.Q. FTP 238 rév. 1 | 2021-06-01 | [9 empty] | 60 |  |  |  |  | 40 | [11 empty] | <100 |  |  | 0.9 - 1.1 |  | 0.3 |  | 0.00003 | 0.6 | 100 |  |  |  |  | 100 |  |  |  | 1 - 13 | [15 empty] | Produit compact | Très bonne élasticité | Bonne tenue des joints, coupe aisée
2790AL | LATTY®flon 2790 AL | Tresse réalisée à partir de fils mixtes verre-polyacrylique, imprégnés fil à fil et pendant le tressage d'un mélange de polytétrafluoréthylène et de lubrifiant silicone. Le verre, sous forme de filaments continus, est totalement enrobé par la fibre acrylique. Utilisation sur eau potable. | A.Q. FTP 141 rév. 5 | 2021-06-01 | [7 empty] | 34 | [6 empty] | 50 |  |  |  |  | 16 | [6 empty] | <100 |  | <500 | 1.3 - 1.5 |  | 0.4 | 0.05 - 0.1 | 0.00003 | 0.6 | 260 |  |  |  |  | 100 |  |  | 15 | 1 - 13 |  |  | rotatif | alternatif |  |  | WRAS | [8 empty] | Dureté chemise conseillée : la longévité d'un presse-étoupe est souvent liée à la dureté chemise (plus la dureté est élevée, meilleur est le comportement du presse-étoupe).
2790 | LATTY®flon 2790 | Tresse réalisée à partir de fils mixtes verre-polyacrylique, imprégnés fil à fil et pendant le tressage d'un mélange de polytétrafluoréthylène et lubrifiés. Le verre, sous forme de filaments continus, est totalement enrobé par la fibre acrylique. Tresse exempte de silicone. | A.Q. FTP 055 rév. 3 | 2021-06-01 | [7 empty] | 34 | [11 empty] | 16 | [6 empty] | <100 |  | <500 | 1.2 - 1.45 |  | 0.4 | 0.05 - 0.1 | 0.00003 | 0.6 | 260 |  |  |  |  | 100 |  |  | 15 | 1 - 13 |  |  | rotatif | alternatif | [11 empty] | Dureté chemise conseillée : la longévité d'un presse-étoupe est souvent liée à la dureté chemise (plus la dureté est élevée, meilleur est le comportement du presse-étoupe). | Bonne tenue sur fluides chargés moyennement agressifs. | Très bonne élasticité. Bonne tenue des bagues, coupe aisée.
3206CE | LATTY®flon 3206 CE | Tresse réalisée à partir de fils de soie de polytétrafluoréthylène imprégnés de dispersion de polytétrafluoréthylène et de lubrifiants. Produit traité pour assurer la compatibilité alimentaire. | A.Q. FTP 305 rév. 2 | 2021-06-01 |  |  |  |  | 60 | [9 empty] | 25 | [6 empty] | 15 | [7 empty] | 1.7 |  |  | 0.05 - 0.1 |  | 0.5 | 280 |  |  |  |  | 100 |  |  | 10 | 0 - 14 |  |  | rotatif | alternatif |  |  | CE 1935/2004 | [8 empty] | Frottement à sec (robinetterie) | Valeur moyenne de l’effort au décollement de la tige : 2 daN/cm² de surface frottante et par 100 daN/cm² de pression de serrage (influence importante du lubrifiant) | Proscrire l’emploi sur oxygène (utilisation souhaitable LATTYflon 3206 SO)
3206AL | LATTY®flon 3206 AL | Tresse réalisée à partir de fils de soie de polytétrafluoréthylène imprégnés de dispersion de polytétrafluoréthylène et de lubrifiants. Produit traité pour assurer la compatibilité alimentaire. | A.Q. FTP 115 rév. 3 | 2021-06-01 |  |  |  |  | 60 | [9 empty] | 25 | [6 empty] | 15 | [7 empty] | 1.7 | 2 | 0.4 | 0.05 - 0.1 |  | 0.5 | 280 |  |  |  |  | 100 |  |  | 10 | 0 - 14 |  |  | rotatif | alternatif |  |  | ACS-FDA | [8 empty] | Dilatation importante, fluage possible en fonction du serrage | Frottement à sec (robinetterie) | Valeur moyenne de l’effort au décollement de la tige : 2 daN/cm² de surface frottante et par 100 daN/cm² de pression de serrage (influence importante du lubrifiant) | Proscrire l’emploi sur oxygène (utilisation souhaitable LATTY®flon 3206 SO) | Bonne tenue des bagues, coupe aisée avec matériel adapté
3206 | LATTY®flon 3206 | Tresse réalisée à partir de fils de soie de polytétrafluoréthylène imprégnés de dispersion de polytétrafluoréthylène et de lubrifiants chimiquement inertes. | A.Q. FTP 050 rév. 2 | 2021-06-01 |  |  |  |  | 45 - 50 | [9 empty] | 35 - 40 |  |  |  | 12 - 15 | [10 empty] | 1.6 - 1.8 | 1.75 - 1.85 | 0.4 | 0.05 - 0.1 |  | 0.5 | 280 |  |  |  |  | 100 |  |  | 10 | 0 - 14 |  |  | rotatif | alternatif | [11 empty] | Frottement à sec (robinetterie) | Valeur moyenne de l’effort au décollement de la tige : 2 daN/cm² de surface frottante et par 100 daN/cm² de pression de serrage (influence importante du lubrifiant) | Proscrire l’emploi sur oxygène (utilisation souhaitable LATTY®flon 3206 SO) | Bonne tenue des bagues, coupe aisée avec matériel adapté
3206S | LATTY®flon 3206 S | Tresse réalisée à partir de fils de soie de polytétrafluoréthylène imprégnés de dispersion de polytétrafluoréthylène. | A.Q. FTP 051 rév. 3 | 2021-06-01 |  |  |  |  | 60 | [9 empty] | 40 | [12 empty] | <50 |  | 1.5 - 1.6 | 1.7 - 2 |  | 0.05 |  | 0.6 | 300 |  |  |  |  | 300 | 285 °C / 80 bar | 200 °C / 150 bar |  | 0 - 14 |  |  | rotatif | alternatif | statique | vannes | [9 empty] | Dilatation importante, fluage possible en fonction du serrage | Frottement à sec (robinetterie) | Valeur moyenne de l’effort au décollement de la tige : 2 daN/cm² de surface frottante et par 100 daN/cm² de pression de serrage (influence importante du lubrifiant) | Bonne tenue des bagues, coupe aisée avec matériel adapté.
3206SO | LATTY®flon 3206 SO | Tresse réalisée à partir de fils de soie de polytétrafluoréthylène imprégnés de dispersion de polytétrafluoréthylène et traités pour assurer une parfaite compatibilité oxygène. Tresse de qualité alimentaire. | A.Q. FTP 114 rév. 7 | 2021-06-01 |  |  |  |  | 60 - 65 | [9 empty] | 35 - 40 | [14 empty] | 1.5 - 1.6 | 1.7 - 2 | 0.3 | 0.05 |  | 0.6 | 300 |  |  |  |  | 300 | 285 °C / 80 bar | 200 °C / 150 bar |  | 0 - 14 |  |  | rotatif | alternatif | statique | vannes | BAM | TÜV | FDA | CE 1935/2004 |  | 22006082-E | Service oxygène gaz et liquide | T < 100 °C - 25 bar | 100 < T < 200 °C - 20 bar | Dilatation importante, fluage possible en fonction du serrage | Frottement à sec (robinetterie) | Valeur moyenne de l’effort au décollement de la tige : 2 daN/cm² de surface frottante et par 100 daN/cm² de pression de serrage (influence importante du lubrifiant) | Bonne tenue des bagues, coupe aisée avec matériel adapté.
3207 | LATTY®flon 3207 | Tresse réalisée à partir de fils de polytétrafluoréthylène, imprégnés de graphite à coeur et de lubrifiants inertes à base silicone | A.Q. FTP 156 rév. 2 | 2021-06-01 | [17 empty] | 65 |  | 15 |  |  |  | 20 |  |  | <100 |  | <200 | 1.5 - 1.7 | 1.6 - 1.8 |  | 0.05 |  | 0.6 | 300 |  |  |  |  | 100 |  |  | 25 | 0 - 14 |  |  | rotatif | [12 empty] | Pour éviter les risques de fluage dans certaines applications - pression élevée, jeux importants, risque d’abrasion - prévoir un montage avec des tresses anti-extrusion (LATTYflon 3206 S, LATTYflon 4757, etc ...). | Frottement à sec (robinetterie) | Valeur moyenne de l’effort au décollement de la tige : 2 daN/cm² de surface frottante et par 100 daN/cm² de pression de serrage (influence importante du lubrifiant)
3210 | LATTY®flon 3210 | Mélange de polytétrafluoréthylène, de graphite et de lubrifiants paraffiniques. Ce mélange est fibrillé par extrusion. | A.Q. FTP 047 rév. 2 | 2021-06-01 | [17 empty] | 67.5 | 15.5 |  |  |  |  | 17 | [5 empty] | 1.7 - 1.8 | 1.8 - 2 | 0.5 | 0.01 - 0.05 | 0.0001 | 0.4 | 250 |  |  |  |  | 50 |  |  | 10 | 0 - 14 | [15 empty] | Attention à la dilatation importante | Attention aux risques de fluage | Un montage avec des bagues anti-extrusion est indispensable dans la majorité des applications. | Bonne tenue de bagues, coupe aisée
3260LM | LATTY®flon 3260 LM | Ame : fils de carbone imprégnés de polytétrafluoréthylène et tressés. Gainage : fils en soie de PTFE imprégnés de dispersion de PTFE et lubrifiés | A.Q. FTP 001 rév. 4 | 2021-06-01 |  |  |  |  | 37 |  | 25 | [7 empty] | 30 |  |  |  |  | 8 | [9 empty] | 1.3 - 1.4 | 1.4 - 1.7 |  |  |  |  | 300 |  |  |  |  | 300 | 285 °C / 80 bar | 200 °C / 200 bar |  | 0 - 14 | [6 empty] | BAM | TÜV | PMUC |  | 17-0042 | II-1147/2010 E | Service oxygène gaz | T < 60 °C - 20 bar | 60 < T < 100 °C - 15 bar | Avec tresse anti-extrusion du type LATTYgraf 6940, 69--, LATTYgraf 6118 (sur vannes réglantes) | Frottement à sec (robinetterie) | Valeur moyenne de l’effort au décollement de la tige : 2 daN/cm² de surface frottante et par 100 daN/cm² de pression de serrage (influence importante du lubrifiant) | Bonne tenue des bagues, coupe aisée avec matériel adapté.
3265FR | LATTY®flon 3265 FR | Ame : fils de carbone continu imprégnés de polytétrafluoréthylène et tressés Gainage : fils en soie de PTFE imprégnés de dispersion de PTFE et lubrifiés Cette tresse contient un inhibiteur de corrosion | A.Q. FTP 292 rév. 3 | 2021-09-17 |  |  |  |  | 49 |  | 24 | [7 empty] | 17 |  |  |  |  | 8 | [5 empty] | 2 |  | <200 | <200 | 1.3 - 1.4 | 1.4 - 1.7 |  |  |  |  | 300 |  |  |  |  | 300 | 285 °C / 80 bar | 200 °C / 200 bar |  | 0 - 14 | [6 empty] | PMUC |  |  |  | 17-0363 |  |  |  |  | Avec tresse anti-extrusion du type LATTYgraf 8940BS, LATTYgraf 8945BS (sur vannes réglantes) | Frottement à sec (robinetterie) | Bonne tenue des bagues, coupe aisée avec matériel adapté. | Associée à notre qualité LATTYgraf 8945 BS, la qualité LATTYflon 3265 FR est qualifiée aux conditions normales et accidentelles nucléaires avec une tenue en irradiation à 4 MGy. Le rapport D305916016298 émis par EDF confirme cette qualification. Cette association est conçue pour réduire au minimum les efforts de frottement avec la tige, est destinée à équiper les presse-garnitures des robinets de sectionnement et réglants. La qualification est acquise pour une pression maximale de 185 bar et 250°C en eau au niveau du presse garniture et jusqu’à 4 MGy d’irradiation avec un dispositif "Live loading".
3265LM | LATTY®flon 3265 LM | Ame : fils de carbone continu imprégnés de polytétrafluoréthylène et tressés Gainage : fils en soie de PTFE imprégnés de dispersion de PTFE Cette tresse contient un inhibiteur de corrosion | A.Q. FTP 293 rév. 7 | 2022-06-17 |  |  |  |  | 53 |  | 25 | [7 empty] | 20 | [10 empty] | 2 |  | <200 | <200 | 1.3 - 1.5 | 1.5 - 1.8 |  |  |  |  | 300 |  |  |  |  | 300 | 285 °C / 80 bar | 200 °C / 200 bar |  | 0 - 14 | [6 empty] | BAM | TÜV |  |  |  | 21020513-E | Service oxygène gaz | T < 60 °C - 20 bar |  | Avec tresse anti-extrusion du type LATTYgraf 6940EF, 6995NG, LATTYgraf 6118 (sur vannes réglantes) | Bonne tenue des bagues, coupe aisée avec matériel adapté.
4308 | LATTY®flon 4308 | Tresse réalisée à partir de fils de polytétrafluoréthylène graphités à coeur et de lubrifiants inertes. | A.Q. FTP 046 rév. 2 | 2021-06-01 | [5 empty] | 82 - 87 | [16 empty] | 13 - 18 |  |  |  | <100 |  | <200 | 1.5 - 1.7 | 1.6 - 1.8 | 0.4 - 0.8 | 0.05 |  | 0.6 | 300 |  |  |  |  | 110 |  |  | 26 | 0 - 14 | [15 empty] | Pour éviter les risques de fluage dans certaines applications - pression élevée, jeux importants, risque d’abrasion - prévoir un montage avec des tresses anti-extrusion (LATTYflon 3206 S, LATTYflon 4757, etc ...) | Frottement à sec (robinetterie) | Valeur moyenne de l’effort au décollement de la tige : 2 daN/cm² de surface frottante et par 100 daN/cm² de pression de serrage (influence importante du lubrifiant) | Bonne tenue des bagues, coupe aisée avec matériel adapté.
4488 | LATTY®flon 4488 | Tresse réalisée à partir de fils mixtes aramide-carbone, imprégnés fil à fil et en masse de polytétrafluoréthylène (PTFE) et de lubrifiants inertes. | A.Q. FTP 015 rév. 2 | 2021-06-01 |  |  | 34 | [11 empty] | 50 |  |  |  | 16 | [7 empty] | <100 |  | <1000 | 1.3 - 1.4 |  | 1 |  | 0.00002 | 0.6 | 300 |  |  |  |  | 300 |  |  |  | 1 - 13 |  |  | rotatif | alternatif | [11 empty] | Bonne tenue sur fluides abrasifs. Bon comportement sur chemises usagées. | Bonne tenue des bagues, coupe aisée avec matériel adapté. | Pour les tresses de fortes sections, l’utilisation d’une lame de scie à métaux aiguisée montée sur la scie facilite la coupe.
4757 | LATTY®flon 4757 | Tresse réalisée à partir de fils aramide, de filés de fibres polyacrylonitriles oxydés, de fils de PTFE graphités à coeur, imprégnés avant et pendant le tressage de polytétrafluoréthylène (PTFE) et de lubrifiants inertes. Les fils continus en aramide, placés dans les angles, renforcent la tenue mécanique. | A.Q. FTP 002 rév. 3 | 2021-06-01 | 16 | [9 empty] | 14 |  |  |  | 44 |  |  |  | 9 | 5 |  |  |  | 12 |  |  | <100 |  | <1500 | 1.3 - 1.5 | 1.6 - 1.8 | 0.8 | 0.05 - 0.1 | 0.00005 | 0.7 | 300 |  |  |  |  | 1800 |  |  | 22 | 2 - 14 | 2000 (connu) | [14 empty] | Bonne tenue sur fluides abrasifs. Bien adaptée au presse-étoupe fortement sollicité. | Bonne tenue des bagues, coupe aisée avec matériel adapté.
4758 | LATTY®flon 4758 | Tresse réalisée à partir de fils et de filés de fibres aramide, de fils en soie de PTFE, imprégnés à coeur avant et pendant le tressage de polytétrafluoréthylène (PTFE) et de lubrifiants inertes. Les fils continus en aramide, placés dans les angles, renforcent la tenue mécanique. | A.Q. FTP 045 rév. 2 | 2021-06-01 | 40 |  |  |  | 20 | [9 empty] | 32 - 36 |  |  |  | 04 - 08 | [7 empty] | <100 | <500 | ~1500 | 1.3 - 1.5 | 1.6 - 1.8 | 0.5 | 0.05 - 0.1 | 0.00006 | 0.6 - 0.7 | 300 |  |  |  |  | 1000 |  |  | 10 | 2 - 14 |  |  | rotatif | alternatif | statique | [10 empty] | Bonne tenue sur fluides abrasifs. | Bien adaptée au presse-étoupe fortement sollicité. | Bonne tenue de bagues, coupe aisée avec matériel adapté.
4788 | LATTY®flon 4788 | Tresse réalisée à partir de fils et de filés de fibres aramide, imprégnés à coeur avant et pendant le tressage de polytétrafluoréthylène (PTFE) et de lubrifiants inertes. | A.Q. FTP 024 rév. 4 | 2021-06-01 | 48 - 52 | [13 empty] | 28 - 32 |  |  |  | 15 - 20 | [7 empty] | <100 | <200 | ~3000 | 1.3 - 1.5 |  | 0.6 | 0.05 - 0.1 | 0.00006 | 0.6 | 300 |  |  |  |  | 200 |  |  | 25 | 2 - 13 | [6 empty] | PMUC |  |  |  | 17-0044 |  |  |  |  | Bonne tenue sur fluides abrasifs. | Bonne tenue sur eau surchauffée (revêtement de chemise souhaitable pour bonne longévité du presse-étoupe). | Bonne tenue des bagues, coupe aisée avec matériel adapté. | Pour les tresses de fortes sections, l’utilisation d’une lame de scie à métaux aiguisée, montée sur la scie facilite la coupe.
4789 | LATTY®flon 4789 | Tresse réalisée à partir de fils mixtes aramide-fibranne, imprégnés fil à fil et en masse de polytétrafluoréthylène et lubrifiés. | A.Q. FTP 023 rév. 5 | 2021-06-01 |  |  |  | 45 - 50 | [10 empty] | 24 - 28 |  |  |  | 18 - 22 |  | 4 - 8 | [5 empty] | <100 |  | ~1500 | 1.2 - 1.3 |  | 0.6 | 0.05 - 0.1 | 0.00002 | 0.6 | 275 |  |  |  |  | 100 |  |  | 20 | 2 - 12 | [6 empty] | PMUC | WRAS |  |  | 17-0045 |  |  |  |  | Pour une bonne longévité du couple tresse/chemise, nous conseillons un traitement de surface de la chemise. | Bonne tenue sur fluides abrasifs. | Bon comportement sur les chemises usagées. | Bonne tenue des bagues, coupe aisée. | Pour les tresses de fortes sections, l’utilisation d’une lame de scie à métaux aiguisée montée sur la scie facilite la coupe.
5706 | LATTY®flon 5706 | Tresse dense réalisée à partir de fils méta-aramide blancs imprégnés à coeur avant le tressage de polytétrafluoroéthylène (PTFE) et de fils de soie PTFE. Le tout est imprégné à coeur pendant le tressage d’une dispersion de PTFE. Les fils méta-aramide, placés dans les angles, renforcent la tenue mécanique. | A.Q. FTP 371 rév. 1 | 2022-01-31 |  | 40 |  |  | 20 | [9 empty] | 40 | [14 empty] | 1.1 - 1.4 | 1.2 - 1.5 | 0.13 | 0.05 - 0.1 |  |  | -200 à +200 |  |  |  |  | 1000 |  |  | <1 | 2 - 13 | [6 empty] | CE 1935/2004 | [8 empty] | Bonne tenue à la plupart des solvants organiques, aux acides et aux bases. | Résistante à l’hydrolyse, à l’abrasion. | Pour une bonne longévité du couple tresse/chemise, nous conseillons un traitement de surface de la chemise.
5790 | LATTY®flon 5790 | Tresse dense réalisée à partir de fils méta-aramide blancs, texturisés, tressés autour de fils de fibres longues qui forment une véritable réserve de lubrifiant. Un lubrifiant spécifique « sans silicone » possédant d’excellentes propriétés de glissement est incorporé. Ce lubrifiant améliore la résistance à l’abrasion et limite l’usure des arbres ou chemises des machines. | A.Q. FTP 266 rév. 3 | 2021-06-01 |  | 35 | [12 empty] | 50 | [7 empty] | 15 |  |  |  | <100 |  |  | 1.2 - 1.5 |  | 0.13 | 0.05 - 0.1 |  | 0.6 | -200 à +260 |  |  |  |  | 100 |  |  | 20 | 2 - 13 | [15 empty] | Bonne tenue à la plupart des solvants organiques, aux acides et aux bases. | Résistante à l’hydrolyse, à l’abrasion. | Pour une bonne longévité du couple tresse/chemise, nous conseillons un traitement de surface de la chemise.
5790S | LATTY®flon 5790S | Tresse dense réalisée à partir de fils méta-aramide blancs, texturisés, imprégnés de dispersion de PTFE. | A.Q. FTP 306 rév. 1 | 2021-06-01 |  | 40 | [12 empty] | 60 | [14 empty] | 1.1 - 1.4 | 1.2 - 1.5 | 0.13 | 0.05 - 0.1 |  |  | -200 à +260 |  |  |  |  | 100 |  |  | <5 | 2 - 13 | [15 empty] | Bonne tenue à la plupart des solvants organiques, aux acides et aux bases. | Résistante à l’hydrolyse, à l’abrasion. | Pour une bonne longévité du couple tresse/chemise, nous conseillons un traitement de surface de la chemise.
7188 | LATTY®flon 7188 | Tresse réalisée à partir de fils mixtes verre-fibres organiques thermodurcissables, imprégnés fil à fil et en masse de polytétrafluoréthylène et lubrifiés. Le verre sous forme de filaments continus est totalement enrobé par la fibre organique. Cette fibre possède les propriétés chimiques et thermiques caractéristiques des résines phénoliques à taux élevé de carbone. | A.Q. FTP 003 rév. 4 | 2022-01-19 | [8 empty] | 30 - 35 | [5 empty] | 50 - 55 |  |  |  | 14 - 18 | [8 empty] | <200 | 2500 | 1.3 - 1.45 |  | 0.5 | 0.05 - 0.1 | 0.00002 | 0.6 - 0.7 | 300 |  |  |  |  | 200 |  |  | 15 - 20 | 1 - 13 | [10 empty] | 17-0040 |  |  |  |  | Dureté chemise conseillée : la longévité d’un presse-étoupe est souvent liée à la dureté chemise (plus la dureté est élevée, meilleur est le comportement du presse-étoupe) | Bonne tenue sur fluides chargés. | Très bonne élasticité. | Bonne tenue, coupe aisée avec matériel adapté.
6118 | LATTY®graf 6118 | Tresse réalisée à partir de fils composite graphite et de fils mixtes filés de fibre de carbone haute résistance et fibre d'Inconel en mélange intime, imprégnés et enduits d'un mélange à base de graphite contenant une anode consommable et un inhibiteur pour la protection contre la corrosion. | A.Q. FTP 089 rév. 1 | 2021-06-01 | [12 empty] | 65 - 75 |  | 12 | 8 - 13 | [9 empty] | 4 - 8 | <50 |  |  | 1 - 1.4 |  | 5 | 0.05 - 0.1 |  | 0.6 |  |  |  | 450 | 600 | 400 |  |  | <1 | 0 - 14 | [15 empty] | Coupe aisée, matriçage possible avant montage. | Montage possible avec graphite expansé.
6745NG | LATTY®graf 6745 NG | Tresse réalisée à partir de fils de carbone, imprégnés d’un mélange à base de graphite et PTFE. La tresse contient un inhibiteur de corrosion. | A.Q. FTP 291 rév. 3 | 2021-06-01 | [6 empty] | 85 | [9 empty] | 15 | [9 empty] | <100 |  |  | 0.9 - 1.1 |  | 5 | 0.05 - 0.1 |  | 0.6 |  | 450 | 600 |  |  | 300 |  |  | 25 | 0 - 14 | 450 (connu) | 95000 (connu) | [13 empty] | Très bon comportement sur les pompes et vannes. | Coupe : délicate avec le carbone - pour des montages rotatifs, un très léger enrubannage au droit de la coupe est un plus qui facilite l’installation des anneaux.
6940EF | LATTY®graf 6940 EF | Tresse réalisée à partir d'un fil de graphite expansé gainé inconel*, enduite d'un mélange graphité, dopé avec un agent améliorant le frottement. La tresse contient des inhibiteurs de corrosion. | A.Q. FTP 233 rév. 7 | 2021-06-01 | [13 empty] | 85 - 90 |  | 5 - 10 | [9 empty] | 2 - 4